## Sheet1
耗材名称 | 漏斗胸矫形器
最终确认年预估用量 | 10套
参数性质(选择星号 标志、不带星号标 志 ) | 具体技术(参数)要求
漏斗胸矫形器由矫形板(PEC - B)和固定板(PEC - S)两部分组成。
使用TA3纯钛材料，材料化学成分和显微组织符合GB/T13810-2007的要求，平均 晶粒度不粗于5级。
漏斗胸矫形器硬度大于等于150HV10。
漏斗胸矫形器的弯曲性能试验参照GB/T 232-2010的规定检验，压头直径不大于 10mm。
漏斗胸矫形板和固定板的外表的表面粗糙度Ra≤1.6,槽和孔的表面粗糙度Ra≤ 3.2。
漏斗胸矫形板在室温下弯曲角度≥105°时，承受的最大压力应为≥3500N,产品 外表面不应产生开裂。
漏斗胸矫形器所用矫形板和固定板应配合合适，不能出现配合过松或卡塞现象。
漏斗胸矫形器所用纯钛板材的材料性能根据GB/T13810-2007的规定进行。